## Tabelle1
ZUORDNUNG VON BEMESSUNGS - SPANNUNGEN UNTER | [6 empty] | ZUORDNUNG VON BEMESSUNGS - SPANNUNGEN UNTER
DAUERLAST [(γF · σ) kPa], RESULTIEREND JE NACH ZU - | [6 empty] | DAUERLAST [(γF · σ) kPa], RESULTIEREND JE NACH ZU -
GELASSENER (END -) VERFORMUNG DER DÄMMPLATTE | [6 empty] | GELASSENER (END -) VERFORMUNG DER DÄMMPLATTE
TABELLE A1:BEI VERWENDUNG VON DÄMMSTOFF XPS700 | [6 empty] | TABELLE A2:BEI VERWENDUNG VON DÄMMSTOFF XPS500
VORGABEN: |  | Zeithorizont | 50 | [Jahre] ≤ 50 |  |  | VORGABEN: |  | Zeithorizont | 50 | [Jahre] ≤ 50
|  | Dämmstärke | 300 | [mm] ≤300 |  |  |  |  | Dämmstärke | 300 | [mm] ≤300
|  | TSBeiwertγM | 1.3 | normativ, unveränderbar |  |  |  |  | TSBeiwertγM | 1.3 | normativ, unveränderbar
|  | TSBeiwertγF | 1.4 | normativ, unveränderbar |  |  |  |  | TSBeiwertγF | 1.4 | normativ, unveränderbar
|  | zulässige (End -) | [6 empty] | zulässige (End -)
|  | Verformung | 5 | [mm] --> allf. %-Wert in mm umrechnen! |  |  |  |  | Verformung | 5 | [mm] --> allf. %-Wert in mm umrechnen!
RESULTATE: | Stauchungsmass - Vorgabe |  | 1.7 | % |  |  | RESULTATE: | Stauchungsmass - Vorgabe |  | 1.7 | [%]
Aus Regression zwischen (vorgegebener) Endverformung [Σε(t)] (--> X) und hiefür zulässiger | [6 empty] | Aus Regression zwischen (vorgegebener) Endverformung [Σε(t)] (--> X) und hiefür zulässiger
Bemessungs - Spannung [kPa] (--> Y) nach dem Ansatz: Y = A-B*ln(-ln(X)) je Zeitspanne (t), | [6 empty] | Bemessungsspannung [kPa] (--> Y) nach gefundenem Ansatz: Y = A·X^B je Zeitspanne (t),
wobei -> falls E-Modul = 54 Mpa: Die A - Werte der Funktion A ~ 1849.917301*(t)^- 0.072486) | [6 empty] | wobei die A - Werte ihrerseits der Funktion A ~ e^(9.394849*(t)^- 0.021332) (r ~ 0.999991) und
(r ~ 0.99997), und die B - Werte der Funktion B ~ 991.143765*(t)^-0.067987(r ~ 0.99999) folgen, | [6 empty] | die B - Werte der Funktion B ~ 0.935197-0.036183*lnln(t), mit r ~ 0.99987 folgen.
bzw. -> falls E-Modul = 40 Mpa: Die A - Werte der Funktion A ~ 2.71828183^(7.525711*(t^-0.010090))
(r ~0.99994) und die B - Werte der Funktion B ~ 2.71828183^(6.928813*(t^-0.010603)) folgen.
Zulässige Dauerdruckspannung XPS 700 aus Bemessungslast | [6 empty] | Zulässige Dauerdruckspannung XPS 500 aus Bemessungslast
(mit E 54 MPa) | [5 empty] | (mit E 40 MPa) | (mit E 30 MPa)
322 | kPa, bei einlagiger Verlegung |  |  |  |  | 300 | 151 | kPa, bei einlagiger Verlegung
281 | kPa, bei mehrlagiger Verlegung, (approximativ) |  |  |  |  | 262 | 124 | kPa, bei mehrlagiger Verlegung, (approximativ)
SPANNUNG: | VERFORMUNGSANTEILE: |  |  | FINDLEY - PARAMETER: |  | VERFORMUNG: | SPANNUNG: | VERFORMUNGSANTEILE: |  |  | FINDLEY - PARAMETER:
aus (γF · σ) | ε(o) + | ε(k,γM) = | Σε(t) E 54 MPa | m | b | Σε(t) E 40 MPa | aus (γF · σ) | folgt ε(o) + | ε(k,γM) = | Σε(t) | m | b
170 | 0.003148148 | 0.003403534 | 0.006551682 | 9.67327047e-05 | 0.25390765 | 0.00765353 | 170 | 0.005666667 | 0.01369133 | 0.01935799 | 0.0004830977601 | 0.23725486
190 | 0.003518519 | 0.004061187 | 0.007579706 | 0.0001164467421 | 0.25322855 | 0.00881119 | 190 | 0.006333333 | 0.01545108 | 0.02178442 | 0.0005421458043 | 0.23768602
210 | 0.003888889 | 0.004803057 | 0.008691946 | 0.0001389386859 | 0.25254945 | 0.01005306 | 210 | 0.007 | 0.01725132 | 0.02425132 | 0.0006019315197 | 0.23811718
230 | 0.004259259 | 0.005636789 | 0.009896049 | 0.0001645009473 | 0.25187035 | 0.01138679 | 230 | 0.007666667 | 0.01909479 | 0.02676146 | 0.0006625325559 | 0.23854834
250 | 0.00462963 | 0.006569722 | 0.01119935 | 0.0001934259375 | 0.25119125 | 0.01281972 | 250 | 0.008333333 | 0.0209843 | 0.02931763 | 0.0007240265625 | 0.2389795
270 | 0.005 | 0.007608889 | 0.01260889 | 0.0002260060677 | 0.25051215 | 0.01435889 | 270 | 0.009 | 0.02292273 | 0.03192273 | 0.0007864911891 | 0.23941066
290 | 0.00537037 | 0.00876103 | 0.0141314 | 0.0002625337491 | 0.24983305 | 0.01601103 | 290 | 0.009666667 | 0.02491299 | 0.03457965 | 0.0008500040853 | 0.23984182
310 | 0.005740741 | 0.0100326 | 0.01577334 | 0.0003033013929 | 0.24915395 | 0.0177826 | 310 | 0.01033333 | 0.02695807 | 0.0372914 | 0.0009146429007 | 0.24027298
330 | 0.006111111 | 0.01142976 | 0.01754087 | 0.0003486014103 | 0.24847485 | 0.01967976 | 330 | 0.011 | 0.029061 | 0.040061 | 0.0009804852849 | 0.24070414
350 | 0.006481481 | 0.0129584 | 0.01943988 | 0.0003987262125 | 0.24779575 | 0.0217084 | 350 | 0.01166667 | 0.0312249 | 0.04289157 | 0.001047609 | 0.2411353
370 | 0.006851852 | 0.01462416 | 0.02147601 | 0.0004539682107 | 0.24711665 | 0.02387416 | 370 | 0.01233333 | 0.03345292 | 0.04578625 | 0.001116091 | 0.24156646
390 | 0.007222222 | 0.0164324 | 0.02365462 | 0.0005146198161 | 0.24643755 | 0.0261824 | 390 | 0.013 | 0.03574828 | 0.04874828 | 0.00118601 | 0.24199762
410 | 0.007592593 | 0.01838821 | 0.02598081 | 0.0005809734399 | 0.24575845 | 0.02863821 | 410 | 0.01366667 | 0.03811426 | 0.05178093 | 0.001257444 | 0.24242878
430 | 0.007962963 | 0.02049647 | 0.02845943 | 0.0006533214933 | 0.24507935 | 0.03124647 | 430 | 0.01433333 | 0.04055422 | 0.05488755 | 0.001330468 | 0.24285994
450 | 0.008333333 | 0.02276178 | 0.03109511 | 0.0007319563875 | 0.24440025 | 0.03401178 | 450 | 0.015 | 0.04307155 | 0.05807155 | 0.001405163 | 0.2432911
[6 empty] | Mai 2012/Ba. | [5 empty] | Mai 2012/Ba.

## Tabelle2
ZUORDNUNG VON BEMESSUNGS - SPANNUNGEN UNTER | [6 empty] | ZUORDNUNG VON BEMESSUNGS - SPANNUNGEN UNTER
DAUERLAST [(γF · σ) kPa], RESULTIEREND JE NACH ZU - | [6 empty] | DAUERLAST [(γF · σ) kPa], RESULTIEREND JE NACH ZU -
GELASSENER (END -) VERFORMUNG DER DÄMMPLATTE | [6 empty] | GELASSENER (END -) VERFORMUNG DER DÄMMPLATTE
TABELLE A2:BEI VERWENDUNG VON DÄMMSTOFF XPS700 | [6 empty] | TABELLE B2:BEI VERWENDUNG VON DÄMMSTOFF XPS500
(OHNE BERÜCKSICHTIGUNG DES TEILSICHERHEITS - BEIWERTES γM -> MODELL!) | [6 empty] | (OHNE BERÜCKSICHTIGUNG DES TEILSICHERHEITS - BEIWERTES γM -> MODELL!)
VORGABEN: |  | Zeithorizont | 50 | [Jahre] ≤ 50 |  |  | VORGABEN: |  | Zeithorizont | 50 | [Jahre] ≤ 50
|  | Dämmstärke | 300 | [mm] ≤300 |  |  |  |  | Dämmstärke | 300 | [mm] ≤300
|  | TSBeiwertγM | 1 | entgegen der Norm! |  |  |  |  | TSBeiwertγM | 1 | entgegen der Norm!
|  | TSBeiwertγF | 1.4 | normativ, unveränderbar |  |  |  |  | TSBeiwertγF | 1.4 | normativ, unveränderbar
|  | zulässige (End -) | [6 empty] | zulässige (End -)
|  | Verformung | 5 | [mm] --> allf. %-Wert in mm umrechnen! |  |  |  |  | Verformung | 5 | [mm] --> allf. %-Wert in mm umrechnen!
RESULTATE: | Stauchungsmass - Vorgabe |  | 1.7 | [%] |  |  | RESULTATE: | Stauchungsmass - Vorgabe: |  | 1.7 | [%]
Aus Regression zwischen (vorgegebener) Endverformung [Σε(t)] (--> X) und hiefür zulässiger | [6 empty] | Aus Regression zwischen (vorgegebener) Endverformung [Σε(t)] (--> X) und hiefür zulässiger
Bemessungs - Spannung [kPa] (--> Y) nach dem Ansatz: Y = A-B*ln(-ln(X)) je Zeitspanne (t), | [6 empty] | Bemessungsspannung [kPa] (--> Y) nach gefundenem Ansatz: Y = A·X^B je Zeitspanne (t),
wobei -> falls E-Modul = 54 Mpa: Die A - Werte der Funktion A ~ 1942.345788 - 110.892378*ln(t), mit | [6 empty] | wobei die A - Werte ihrerseits der Funktion A ~ 13661.84*(t)^-0.176420 (r ~ 0.99990) und
r ~ 0.99997, und die B ~ 1061.540431*(t)^-0.066103, mit r ~ 0.99998 folgen. | [6 empty] | die B - Werte der Funktion B ~ 0.937694-0.011331*ln(t), mit r ~ 0.99991 folgen.
bzw. -> falls E-Modul = 40 Mpa: Die A - Werte der Funktion A ~ 1917.630534 - 107.234143*ln(t)
(r ~0.99954) und die B - Werte der Funktion B ~ 1056.279285 - 57.717893*ln(t) mit r ~ 0.99933 folgen.
Zulässige Dauerdruckspannung XPS 700 aus Bemessungslast | [6 empty] | Zulässige Dauerdruckspannung XPS 500 aus Bemessungslast
(mit E 54 MPa) | [5 empty] | (mit E 40 MPa) | (mit E 30 MPa)
353 | kPa, bei einlagiger Verlegung |  |  |  |  | 327 | 177 | kPa, bei einlagiger Verlegung
308 | kPa, bei mehrlagiger Verlegung, (approximativ) |  |  |  |  | 285 | 145 | kPa, bei mehrlagiger Verlegung, (approximativ)
SPANNUNG: | VERFORMUNGSANTEILE: |  |  | FINDLEY - PARAMETER: |  | VERFORMUNG: | SPANNUNG: | VERFORMUNGSANTEILE: |  |  | FINDLEY - PARAMETER:
aus (γF · σ) | ε(o) + | ε(k,γM) = | Σε(t) E 54 MPa | m | b | Σε(t) E 40 MPa | aus (γF · σ) | folgt ε(o) + | ε(k) = | Σε(t) | m | b
170 | 0.003148148 | 0.002618103 | 0.005766251 | 9.67327047e-05 | 0.25390765 | 0.0068681 | 170 | 0.005666667 | 0.01053179 | 0.01619846 | 0.0004830977601 | 0.23725486
190 | 0.003518519 | 0.00312399 | 0.006642509 | 0.0001164467421 | 0.25322855 | 0.00787399 | 190 | 0.006333333 | 0.01188545 | 0.01821878 | 0.0005421458043 | 0.23768602
210 | 0.003888889 | 0.003694659 | 0.007583548 | 0.0001389386859 | 0.25254945 | 0.00894466 | 210 | 0.007 | 0.01327025 | 0.02027025 | 0.0006019315197 | 0.23811718
230 | 0.004259259 | 0.004335992 | 0.008595251 | 0.0001645009473 | 0.25187035 | 0.01008599 | 230 | 0.007666667 | 0.0146883 | 0.02235497 | 0.0006625325559 | 0.23854834
250 | 0.00462963 | 0.005053632 | 0.009683262 | 0.0001934259375 | 0.25119125 | 0.01130363 | 250 | 0.008333333 | 0.01614177 | 0.0244751 | 0.0007240265625 | 0.2389795
270 | 0.005 | 0.005852992 | 0.01085299 | 0.0002260060677 | 0.25051215 | 0.01260299 | 270 | 0.009 | 0.01763287 | 0.02663287 | 0.0007864911891 | 0.23941066
290 | 0.00537037 | 0.006739254 | 0.01210962 | 0.0002625337491 | 0.24983305 | 0.01398925 | 290 | 0.009666667 | 0.01916384 | 0.0288305 | 0.0008500040853 | 0.23984182
310 | 0.005740741 | 0.007717381 | 0.01345812 | 0.0003033013929 | 0.24915395 | 0.01546738 | 310 | 0.01033333 | 0.02073697 | 0.03107031 | 0.0009146429007 | 0.24027298
330 | 0.006111111 | 0.008792119 | 0.01490323 | 0.0003486014103 | 0.24847485 | 0.01704212 | 330 | 0.011 | 0.02235462 | 0.03335462 | 0.0009804852849 | 0.24070414
350 | 0.006481481 | 0.009968002 | 0.01644948 | 0.0003987262125 | 0.24779575 | 0.018718 | 350 | 0.01166667 | 0.02401916 | 0.03568582 | 0.001047609 | 0.2411353
370 | 0.006851852 | 0.01124936 | 0.01810121 | 0.0004539682107 | 0.24711665 | 0.02049936 | 370 | 0.01233333 | 0.02573302 | 0.03806635 | 0.001116091 | 0.24156646
390 | 0.007222222 | 0.01264031 | 0.01986253 | 0.0005146198161 | 0.24643755 | 0.02239031 | 390 | 0.013 | 0.02749868 | 0.04049868 | 0.00118601 | 0.24199762
410 | 0.007592593 | 0.01414478 | 0.02173737 | 0.0005809734399 | 0.24575845 | 0.02439478 | 410 | 0.01366667 | 0.02931866 | 0.04298533 | 0.001257444 | 0.24242878
430 | 0.007962963 | 0.01576652 | 0.02372948 | 0.0006533214933 | 0.24507935 | 0.02651652 | 430 | 0.01433333 | 0.03119555 | 0.04552888 | 0.001330468 | 0.24285994
450 | 0.008333333 | 0.01750906 | 0.0258424 | 0.0007319563875 | 0.24440025 | 0.02875906 | 450 | 0.015 | 0.03313196 | 0.04813196 | 0.001405163 | 0.2432911
[6 empty] | Mai 2012/Ba. | [5 empty] | Mai 2012/Ba.