## unter KS
FOAMGLAS - PERINSUL S für den wärmegedämmten Mauerfuss |  |  |  |  | Okt. 2015 / CGE | FOAMGLAS - PERINSUL HL für den wärmegedämmten Mauerfuss |  |  |  |  | Okt. 2015 / CGE
Unter Mauerwerk aus Kalksandstein (KS) | [5 empty] | Unter Mauerwerk aus Kalksandstein (KS)
41.675 | 10002 | Begrenzungen | µR [%] | Hzul. [kN] | Vzul. [kN/m'] | 41.675 | 10002 | Begrenzungen | µR [%] | Hzul. [kN] | Vzul. [kN/m']
Wandstärke B [mm] | 250 | 150 ≤ B ≤ 350 | 0 | 0 | 113.24 | Wandstärke B [mm] | 250 | 150 ≤ B ≤ 350 | 0 | 0 | 156.47
Exzentrizität e [mm] | 15 | 0 ≤ e ≤ 0.1667*B | 1 | 6.71 | 111.85 | Exzentrizität e [mm] | 15 | 0 ≤ e ≤ 0.1667*B | 1 | 9.27 | 154.56
Hebelarm h [mm] | 3000 | 2500 ≤ h ≤ 1.667*L | 2 | 13.26 | 110.51 | Hebelarm h [mm] | 3000 | 2500 ≤ h ≤ 1.666*L | 2 | 18.32 | 152.7
Wandlänge L [mm] | 6000 | 1500 ≤ L ≤ 10000 | 3 | 19.65 | 109.19 | Wandlänge L [mm] | 6000 | 1500 ≤ L ≤ 10000 | 3 | 27.16 | 150.88
Lochanteil LA* eingerechnet: [%] | 25 | 0% ≤ LA ≤ 25%* | 4 | 25.9 | 107.9 | Lochanteil LA* eingerechnet: [%] | 25 | 0% ≤ LA ≤ 25%* | 4 | 35.78 | 149.1
*Wenn LA <25, werden Vzul./ m' und Hzul. um [(1-LA/100)/0,75]^0.5 angepasst |  |  | 5 | 32 | 106.65 | *Wenn LA <25, werden Vzul./ m' und Hzul. um [(1-LA/100)/0,75]^0.5 angepasst |  |  | 5 | 44.21 | 147.37
σzentr zul.<PERINSUL S> [kPa] | 550 | (resultierend aus Vorgabe fk(%) | 6 | 37.95 | 105.42 | Nach Vorgabe fkETA = 1.8 MPa folgt: |  |  | 6 | 52.44 | 145.67
Nach Vorgabe fkETA = 1.2 MPa folgt: |  |  | 7 | 43.77 | 104.22 | σzentr zul.<PERINSUL HL> [kPa] | 760 | (resultierend aus Vorgabe fk(%) | 7 | 60.49 | 144.02
Prozent-Fraktile zu fkETA (1.35%) | 1.35 | 0.10 ≤ % ≤ 10.0 (zwecks Vergleich) | 8 | 49.46 | 103.05 | Prozent-Fraktile zu fkETA (2.3%) | 2.3 | 0.10 ≤ % ≤ 10.0 (zwecks Vergleich) | 8 | 68.35 | 142.4
( Statistische Unterschreitungshäufigkeit am Referenzprofil von PERINSUL S) |  |  | 9 | 55.03 | 101.91 | ( Statistische Unterschreitungshäufigkeit am Referenzprofil von PERINSUL HL) |  |  | 9 | 76.04 | 140.82
Hilfswert X | 0.8235294 |  | 10 | 60.47 | 100.79 | Hilfswert X | 0.8235294 |  | 10 | 83.56 | 139.27
Hilfsformel alpha | 0.8235294 | [5 empty] | 0.8235294
|  |  | 0.1 | 987 | g
|  |  | 0.2 | 1029 | 1242
|  |  | 0.3 | 1061 | 1321
|  |  | 0.4 | 1085 | 1380
|  |  | 0.5 | 1104 | 1427
|  |  | 0.6 | 1121 | 1467
|  |  | 0.7 | 1135 | 1502
|  |  | 0.8 | 1147 | 1532
|  |  | 0.9 | 1158 | 1559
|  |  | 1 | 1168 | 1584
|  |  | 1.5 | 1209 | 1683
|  |  | 2 | 1238 | 1757
|  |  | 2.5 | 1262 | 1816
|  |  | 3 | 1283 | 1865
|  |  | 3.5 | 1300 | 1908
|  |  | 4 | 1316 | 1946
|  |  | 4.5 | 1329 | 1981
|  |  | 5 | 1349 | 2012
|  |  | 5.5 | 1354 | 2041
|  |  | 6 | 1365 | 2067
|  |  | 6.5 | 1375 | 2092
|  |  | 7 | 1384 | 2116
|  |  | 7.5 | 1393 | 2138
|  |  | 8 | 1402 | 2169
|  |  | 8.5 | 1410 | 2179
|  |  | 9 | 1418 | 2198
|  |  | 9.5 | 1415 | 2216
|  |  | 10 | 1432 | 2234
GRUNDLAGEN UND HINWEISE
Die vorliegende Software basiert auf den Vorgaben einer <Europäischen Technischen Zulassung ETA> für PERINSUL S und PERINSUL HL. Ausgehend von der dort festgelegten Charakteristischen Druckfestigkeit fk [MPa] erbringt das Programm den Nachweis der Tragsicherheit unter Berücksichtigung der individuellen Gegebenheiten und ist als Orientierungshilfe für den zuständigen Planer zu verstehen. Die Verantwortung für die Statik als Ganzes verbleibt weiterhin beim Tragwerksplaner. Zu dessen Verständnis sind die Grundlagen nachstehend skizziert.
Die Berechnung basiert auf dem Prinzip der Nachweisführung. Ausgehend von den benötigten Angaben (gelbe Eingabefelder!) werden die zulässigen Kräftepaare aus Vertikallast V [kN/m'] und Horizontallast H [kN]) mitgeteilt, so wie sie gleichzeitig auftreten dürfen. Dazu finden sich 11 Abstufungen, ausgehend von Horizontallast Null bis zu Hmax zul. = 0.10 · Vzul. [kN/m'] · Wandlänge L[m'], mit der dabei herrschenden Reibungskraft µR [%].
Die zulässigen Wandlasten basieren auf Nenn - bzw. Gebrauchslastniveau. Für die Vertikallast muss damit gelten:
Vzul. laut Tabelle [kN/m'] ≥ nominelle Vertikallast [kN/m'].
Für die Horizontallast ist folgendes zu beachten: Der zulässige Wert ist abhängig von der Wandlänge L [mm] und dem Hebelarm h [mm]. Letzterer ist zu verstehen als Abstand zwischen der Höhe die einwirkenden Längskraft und dem betreffenden Mauerfuss. Das Verhältnis ist auf den Maximalwert (h / L) ≤ 1.667, und den Minimalwert
h minimal = 2500 mm beschränkt. Wirkt die Horizontalkraft parallel einer (gemauerten) Wandscheibe mit mehreren Türöffnungen, so ist sie im Verhältnis der Biegesteifigkeiten der einzelnen Wandabschnitte aufzuteilen. Für jeden Wandabschnitt ist dann separat der Nachweis für Vzul. und Hzul. zu erbringen. Hvorh. ist jedoch nur zu berücksichtigen, wenn im betreffenden Geschoss keine aussteifenden Betonelemente (Wände, Liftschacht, Treppenhaus etc.) die horizontale Ableitung sicherstellen.
PERINSUL S und HL sind einander auf dem Bildschirm direkt gegenübergestellt. Die benötigten Angaben zur Konstruktion (gelbe Felder) sind nur auf dem linken Formular (Typ S) anzugeben. Sie werden vom Programm automatisch auf das rechte Formular (Typ HL) übergeleitet. Der fk -Fraktilwert [%] im orangen Feld kann hingegen individuell geändert werden.
BERECHNUNGSMODELL PERINSUL HL unter Kalksandstein (KS)
Massgebend für die Berechnung ist die zulässige zentrische Druckspannung im PERINSUL auf Gebrauchslastniveau. Sie ist mit roter Untermalung angegeben. Ausgangspunkt zu deren Bestimmung ist der laut ETA festgesetzte Wert fkETA = 1.80 MPa*. Mit Teilsicherheitsbeiwerten γM (1.25 Modell · 1.35 Alterung) x γF (1.4 Last) = γS = 2,36 global folgt daraus die zulässige zentische Druckspannung von 760 kPa.*Gemessen am Referenzprofil für PERINSUL HL aus statistischer Auswertung entspricht der Wert fkETA = 1.80 MPa aktuell der 2,30% Fraktile (Unterschreitungs -Häufigkeit). Dieser im blauen Eingabefeld rot aufgeführte Wert kann zu Vergleichszwecken in der Bandbreite 0.1% ≤ (fk%) ≤ 10% verändert werden. Je nach dem resultieren daraus grössere oder kleinere zulässige Wandlasten. Die statistischen Grundlagen hierbei basieren auf Vertrauensniveau VN 95%.
GRUNDLAGEN UND HINWEISE
Die vorliegende Software basiert auf den Vorgaben einer <Europäischen Technischen Zulassung ETA> für PERINSUL S und PERINSUL HL. Ausgehend von der dort festgelegten Charakteristischen Druckfestigkeit fk [MPa] erbringt das Programm den Nachweis der Tragsicherheit unter Berücksichtigung der individuellen Gegebenheiten und ist als Orientierungshilfe für den zuständigen Planer zu verstehen. Die Verantwortung für die Statik als Ganzes verbleibt weiterhin beim Tragwerksplaner. Zu dessen Verständnis sind die Grundlagen nachstehend skizziert.
Die Berechnung basiert auf dem Prinzip der Nachweisführung. Ausgehend von den benötigten Angaben (gelbe Eingabefelder!) werden die zulässigen Kräftepaare aus Vertikallast V [kN/m'] und Horizontallast H [kN]) mitgeteilt, so wie sie gleichzeitig auftreten dürfen. Dazu finden sich 11 Abstufungen, ausgehend von Horizontallast Null bis zu Hmax zul. = 0.10 · Vzul. [kN/m'] · Wandlänge L[m'], mit der dabei herrschenden Reibungskraft µR [%].
Die zulässigen Wandlasten basieren auf Nenn - bzw. Gebrauchslastniveau. Für die Vertikallast muss damit gelten:
Vzul. laut Tabelle [kN/m'] ≥ nominelle Vertikallast [kN/m'].
Für die Horizontallast ist folgendes zu beachten: Der zulässige Wert ist abhängig von der Wandlänge L [mm] und dem Hebelarm h [mm]. Letzterer ist zu verstehen als Abstand zwischen der Höhe die einwirkenden Längskraft und dem betreffenden Mauerfuss. Das Verhältnis ist auf den Maximalwert (h / L) ≤ 1.667, und den Minimalwert
h minimal = 2500 mm beschränkt. Wirkt die Horizontalkraft parallel einer (gemauerten) Wandscheibe mit mehreren Türöffnungen, so ist sie im Verhältnis der Biegesteifigkeiten der einzelnen Wandabschnitte aufzuteilen. Für jeden Wandabschnitt ist dann separat der Nachweis für Vzul. und Hzul. zu erbringen. Hvorh. ist jedoch nur zu berücksichtigen, wenn im betreffenden Geschoss keine aussteifenden Betonelemente (Wände, Liftschacht, Treppenhaus etc.) die horizontale Ableitung sicherstellen.
PERINSUL S und HL sind einander auf dem Bildschirm direkt gegenübergestellt. Die benötigten Angaben zur Konstruktion (gelbe Felder) sind nur auf dem linken Formular (Typ S) anzugeben. Sie werden vom Programm automatisch auf das rechte Formular (Typ HL) übergeleitet. Der fk -Fraktilwert [%] im orangen Feld kann hingegen individuell geändert werden.
BERECHNUNGSMODELL PERINSUL S unter Kalksandstein (KS)
Massgebend für die Berechnung ist die zulässige zentrische Druckspannung im PERINSUL auf Gebrauchslastniveau. Sie ist mit roter Untermalung angegeben. Ausgangspunkt zu deren Bestimmung ist der laut ETA festgesetzte Wert fkETA = 1.20 MPa*. Mit Teilsicherheitsbeiwerten γM (1.25 Modell · 1.25 Alterung) x γF (1.4 Last) = γS = 2.19 global folgt daraus die zulässige zentische Druckspannung von 550 kPa. *Gemessen am Referenzprofil für PERINSUL S aus statistischer Auswertung entspricht der Wert fkETA = 1.20 MPa aktuell der 1.35% Fraktile (Unterschreitungs -Häufigkeit). Dieser im blauen Eingabefeld rot aufgeführte Wert kann zu Vergleichszwecken in der Bandbreite 0.1% ≤ (fk%) ≤ 10% verändert werden. Je nach dem resultieren daraus grössere oder kleinere zulässige Wandlasten. Die statistischen Grundlagen hierbei basieren auf Vertrauensniveau VN 95%.

## unter KMz_KK
FOAMGLAS - PERINSUL S für den wärmegedämmten Mauerfuss |  |  |  |  | Okt. 2015 / CGE | FOAMGLAS - PERINSUL HL für den wärmegedämmten Mauerfuss |  |  |  |  | Okt. 2015 / CGE
Unter Mauerwerk aus Vollziegelstein (KMz/KK) | [5 empty] | Unter Mauerwerk aus Vollziegelstein (KMz/KK)
41.675 | 10002 | Begrenzungen | µR [%] | Hzul. [kN] | Vzul. [kN/m'] | 41.675 | 10002 | Begrenzungen | µR [%] | Hzul. [kN] | Vzul. [kN/m']
Wandstärke B [mm] | 250 | 150 ≤ B ≤ 350 | 0 | 0 | 84.21 | Wandstärke B [mm] | 250 | 150 ≤ B ≤ 350 | 0 | 0 | 140.21
Exzentrizität e [mm] | 15 | 0 ≤ e ≤ 0.1667*B | 1 | 4.99 | 83.18 | Exzentrizität e [mm] | 15 | 0 ≤ e ≤ 0.1667*B | 1 | 8.31 | 138.5
Hebelarm h [mm] | 3000 | 2500 ≤ h ≤ 1.667*L | 2 | 9.86 | 82.18 | Hebelarm h [mm] | 3000 | 2500 ≤ h ≤ 1.666*L | 2 | 16.42 | 136.83
Wandlänge L [mm] | 6000 | 1500 ≤ L ≤ 10000 | 3 | 14.62 | 81.2 | Wandlänge L [mm] | 6000 | 1500 ≤ L ≤ 10000 | 3 | 24.34 | 135.2
Lochanteil LA* eingerechnet: [%] | 0 | *keine Begrenzung | 4 | 19.26 | 80.24 | Lochanteil LA* eingerechnet: [%] | 0 | *keine Begrenzung | 4 | 32.06 | 133.6
* Vollziegelstein per Definition ohne Lochanteil! |  |  | 5 | 23.79 | 79.31 | * Vollziegelstein per Definition ohne Lochanteil! |  |  | 5 | 39.62 | 132.05
σzentr zul.<PERINSUL S> [kPa] | 409 | (resultierend aus Vorgabe fk(%) | 6 | 28.22 | 78.4 | Nach Vorgabe fkETA = 1.6 MPa folgt: |  |  | 6 | 46.99 | 130.53
Nach Vorgabe fkETA = 0,9 MPa folgt: |  |  | 7 | 32.55 | 77.5 | σzentr zul.<PERINSUL HL> [kPa] | 681 | (resultierend aus Vorgabe fk(%) | 7 | 54.2 | 129.05
Prozent-Fraktile zu fkETA (0.04%) | 0.04 | 0.04 ≤ % ≤ 10.0 (zwecks Vergleich) | 8 | 36.78 | 76.63 | Prozent-Fraktile zu fkETA (1.1%) | 1.1 | 0.10 ≤ % ≤ 10.0 (zwecks Vergleich) | 8 | 61.25 | 127.6
( Statistische Unterschreitungshäufigkeit am Referenzprofil von PERINSUL S) |  |  | 9 | 40.92 | 75.78 | ( Statistische Unterschreitungshäufigkeit am Referenzprofil von PERINSUL HL) |  |  | 9 | 68.14 | 126.18
Hilfswert X | 0.8235294 |  | 10 | 44.97 | 74.95 | Hilfswert X | 0.8235294 |  | 10 | 74.87 | 124.79
Hilfsformel alpha | 0.8235294 | [5 empty] | 0.8235294
|  |  | 0.1 | 987 | g
|  |  | 0.2 | 1029 | 1242
|  |  | 0.3 | 1061 | 1321
|  |  | 0.4 | 1085 | 1380
|  |  | 0.5 | 1104 | 1427
|  |  | 0.6 | 1121 | 1467
|  |  | 0.7 | 1135 | 1502
|  |  | 0.8 | 1147 | 1532
|  |  | 0.9 | 1158 | 1559
|  |  | 1 | 1168 | 1584
|  |  | 1.5 | 1209 | 1683
|  |  | 2 | 1238 | 1757
|  |  | 2.5 | 1262 | 1816
|  |  | 3 | 1283 | 1865
|  |  | 3.5 | 1300 | 1908
|  |  | 4 | 1316 | 1946
|  |  | 4.5 | 1329 | 1981
|  |  | 5 | 1349 | 2012
|  |  | 5.5 | 1354 | 2041
|  |  | 6 | 1365 | 2067
|  |  | 6.5 | 1375 | 2092
|  |  | 7 | 1384 | 2116
|  |  | 7.5 | 1393 | 2138
|  |  | 8 | 1402 | 2169
|  |  | 8.5 | 1410 | 2179
|  |  | 9 | 1418 | 2198
|  |  | 9.5 | 1415 | 2216
|  |  | 10 | 1432 | 2234
GRUNDLAGEN UND HINWEISE
Die vorliegende Software basiert auf den Vorgaben einer <Europäischen Technischen Zulassung ETA> für PERINSUL S und PERINSUL HL. Ausgehend von der dort festgelegten Charakteristischen Druckfestigkeit fk [MPa] erbringt das Programm den Nachweis der Tragsicherheit unter Berücksichtigung der individuellen Gegebenheiten und ist als Orientierungshilfe für den zuständigen Planer zu verstehen. Die Verantwortung für die Statik als Ganzes verbleibt weiterhin beim Tragwerksplaner. Zu dessen Verständnis sind die Grundlagen nachstehend skizziert.
Die Berechnung basiert auf dem Prinzip der Nachweisführung. Ausgehend von den benötigten Angaben (gelbe Eingabefelder!) werden die zulässigen Kräftepaare aus Vertikallast V [kN/m'] und Horizontallast H [kN]) mitgeteilt, so wie sie gleichzeitig auftreten dürfen. Dazu finden sich 11 Abstufungen, ausgehend von Horizontallast Null bis zu Hmax zul. = 0.10 · Vzul. [kN/m'] · Wandlänge L[m'], mit der dabei herrschenden Reibungskraft µR [%].
Die zulässigen Wandlasten basieren auf Nenn - bzw. Gebrauchslastniveau. Für die Vertikallast muss damit gelten:
Vzul. laut Tabelle [kN/m'] ≥ nominelle Vertikallast [kN/m'].
Für die Horizontallast ist folgendes zu beachten: Der zulässige Wert ist abhängig von der Wandlänge L [mm] und dem Hebelarm h [mm]. Letzterer ist zu verstehen als Abstand zwischen der Höhe die einwirkenden Längskraft und dem betreffenden Mauerfuss. Das Verhältnis ist auf den Maximalwert (h / L) ≤ 1.667, und den Minimalwert
h minimal = 2500 mm beschränkt. Wirkt die Horizontalkraft parallel einer (gemauerten) Wandscheibe mit mehreren Türöffnungen, so ist sie im Verhältnis der Biegesteifigkeiten der einzelnen Wandabschnitte aufzuteilen. Für jeden Wandabschnitt ist dann separat der Nachweis für Vzul. und Hzul. zu erbringen. Hvorh. ist jedoch nur zu berücksichtigen, wenn im betreffenden Geschoss keine aussteifenden Betonelemente (Wände, Liftschacht, Treppenhaus etc.) die horizontale Ableitung sicherstellen.
PERINSUL S und HL sind einander auf dem Bildschirm direkt gegenübergestellt. Die benötigten Angaben zur Konstruktion (gelbe Felder) sind nur auf dem linken Formular (Typ S) anzugeben. Sie werden vom Programm automatisch auf das rechte Formular (Typ HL) übergeleitet. Der fk -Fraktilwert [%] im orangen Feld kann hingegen individuell geändert werden.
BERECHNUNGSMODELL PERINSUL HL unter Vollziegelstein (KMz/KK)
Massgebend für die Berechnung ist die zulässige zentrische Druckspannung im PERINSUL auf Gebrauchslastniveau. Sie ist mit roter Untermalung angegeben. Ausgangspunkt zu deren Bestimmung ist der laut ETA festgesetzte Wert fkETA = 1.60 MPa*. Mit Teilsicherheitsbeiwerten γM (1.25 Modell · 1.35 Alterung) x γF (1.4 Last) = γS = 2,36 global folgt daraus die zulässige zentische Druckspannung von 680 kPa.*Gemessen am Referenzprofil für PERINSUL HL aus statistischer Auswertung entspricht der Wert fkETA = 1.60 MPa aktuell der 1,10 % Fraktile (Unterschreitungs -Häufigkeit). Dieser im blauen Eingabefeld rot aufgeführte Wert kann zu Vergleichszwecken in der Bandbreite
0.1% ≤ (fk%) ≤ 10% verändert werden. Je nach dem resultieren daraus grössere oder kleinere zulässige Wandlasten. Die statistischen Grundlagen hierbei basieren auf Vertrauensniveau VN 95%.
GRUNDLAGEN UND HINWEISE
Die vorliegende Software basiert auf den Vorgaben einer <Europäischen Technischen Zulassung ETA> für PERINSUL S und PERINSUL HL. Ausgehend von der dort festgelegten Charakteristischen Druckfestigkeit fk [MPa] erbringt das Programm den Nachweis der Tragsicherheit unter Berücksichtigung der individuellen Gegebenheiten und ist als Orientierungshilfe für den zuständigen Planer zu verstehen. Die Verantwortung für die Statik als Ganzes verbleibt weiterhin beim Tragwerksplaner. Zu dessen Verständnis sind die Grundlagen nachstehend skizziert.
Die Berechnung basiert auf dem Prinzip der Nachweisführung. Ausgehend von den benötigten Angaben (gelbe Eingabefelder!) werden die zulässigen Kräftepaare aus Vertikallast V [kN/m'] und Horizontallast H [kN]) mitgeteilt, so wie sie gleichzeitig auftreten dürfen. Dazu finden sich 11 Abstufungen, ausgehend von Horizontallast Null bis zu Hmax zul. = 0.10 · Vzul. [kN/m'] · Wandlänge L[m'], mit der dabei herrschenden Reibungskraft µR [%].
Die zulässigen Wandlasten basieren auf Nenn - bzw. Gebrauchslastniveau. Für die Vertikallast muss damit gelten:
Vzul. laut Tabelle [kN/m'] ≥ nominelle Vertikallast [kN/m'].
Für die Horizontallast ist folgendes zu beachten: Der zulässige Wert ist abhängig von der Wandlänge L [mm] und dem Hebelarm h [mm]. Letzterer ist zu verstehen als Abstand zwischen der Höhe die einwirkenden Längskraft und dem betreffenden Mauerfuss. Das Verhältnis ist auf den Maximalwert (h / L) ≤ 1.667, und den Minimalwert
h minimal = 2500 mm beschränkt. Wirkt die Horizontalkraft parallel einer (gemauerten) Wandscheibe mit mehreren Türöffnungen, so ist sie im Verhältnis der Biegesteifigkeiten der einzelnen Wandabschnitte aufzuteilen. Für jeden Wandabschnitt ist dann separat der Nachweis für Vzul. und Hzul. zu erbringen. Hvorh. ist jedoch nur zu berücksichtigen, wenn im betreffenden Geschoss keine aussteifenden Betonelemente (Wände, Liftschacht, Treppenhaus etc.) die horizontale Ableitung sicherstellen.
PERINSUL S und HL sind einander auf dem Bildschirm direkt gegenübergestellt. Die benötigten Angaben zur Konstruktion (gelbe Felder) sind nur auf dem linken Formular (Typ S) anzugeben. Sie werden vom Programm automatisch auf das rechte Formular (Typ HL) übergeleitet. Der fk -Fraktilwert [%] im orangen Feld kann hingegen individuell geändert werden.
BERECHNUNGSMODELL PERINSUL S unter Vollziegelstein (KMz/KK)
Massgebend für die Berechnung ist die zulässige zentrische Druckspannung im PERINSUL auf Gebrauchslastniveau. Sie ist mit roter Untermalung angegeben. Ausgangspunkt zu deren Bestimmung ist der laut ETA festgesetzte Wert fkETA = 0,90 MPa*. Mit Teilsicherheitsbeiwerten γM (1.25 Modell · 1.25 Alterung) x γF (1.4 Last) = γS = 2.19 global folgt daraus die zulässige zentische Druckspannung von 410 kPa. *Gemessen am Referenzprofil für PERINSUL S aus statistischer Auswertung entspricht der Wert fkETA = 0,90 MPa aktuell der 0,04 % Fraktile (Unterschreitungs -Häufigkeit). Dieser im blauen Eingabefeld rot aufgeführte Wert kann zu Vergleichszwecken in der Bandbreite
0.04% ≤ (fk%) ≤ 10% verändert werden. Je nach dem resultieren daraus grössere oder kleinere zulässige Wandlasten. Die statistischen Grundlagen hierbei basieren auf Vertrauensniveau VN 95%.

## unter HLz
FOAMGLAS - PERINSUL S für den wärmegedämmten Mauerfuss |  |  |  |  | Okt. 2015 / CGE | FOAMGLAS - PERINSUL HL für den wärmegedämmten Mauerfuss |  |  |  |  | Okt. 2015 / CGE
Unter Mauerwerk aus Ziegelstein mit Wabenwand (HLz) | [5 empty] | Unter Mauerwerk aus Ziegelstein mit Wabenwand (HLz)
41.675 | 10002 | Begrenzungen | µR [%] | Hzul. [kN] | Vzul. [kN/m'] | 41.675 | 10002 | Begrenzungen | µR [%] | Hzul. [kN] | Vzul. [kN/m']
Wandstärke B [mm] | 250 | 150 ≤ B ≤ 350 | 0 | 0 | 84.21 | Wandstärke B [mm] | 250 | 150 ≤ B ≤ 350 | 0 | 0 | 130.94
Exzentrizität e [mm] | 15 | 0 ≤ e ≤ 0.1667*B | 1 | 4.99 | 83.18 | Exzentrizität e [mm] | 15 | 0 ≤ e ≤ 0.1667*B | 1 | 7.76 | 129.34
Hebelarm h [mm] | 3000 | 2500 ≤ h ≤ 1.667*L | 2 | 9.86 | 82.18 | Hebelarm h [mm] | 3000 | 2500 ≤ h ≤ 1.666*L | 2 | 15.33 | 127.78
Wandlänge L [mm] | 6000 | 1500 ≤ L ≤ 10000 | 3 | 14.62 | 81.2 | Wandlänge L [mm] | 6000 | 1500 ≤ L ≤ 10000 | 3 | 22.73 | 126.26
Lochanteil LA* eingerechnet:[%] | 50 | 25% ≤ LA ≤ 50%* | 4 | 19.26 | 80.24 | Lochanteil LA* eingerechnet: [%] | 50 | 25% ≤ LA ≤ 50%* | 4 | 29.95 | 124.78
*Wenn 25 ≤ LA < 50, werden Vzul./ m' und Hzul. um [(1-LA/100)/0,50]^0.5 angepasst |  |  | 5 | 23.79 | 79.31 | *Wenn 25 ≤ LA < 50, werden Vzul./ m' und Hzul. um [(1-LA/100)/0,50]^0.5 angepasst |  |  | 5 | 37 | 123.32
σzentr zul.<PERINSUL S> [kPa] | 409 | (resultierend aus Vorgabe fk(%) | 6 | 28.22 | 78.4 | Nach Vorgabe fkETA = 1.5 MPa folgt: |  |  | 6 | 43.89 | 121.91
Nach Vorgabe fkETA = 0,9 MPa folgt: |  |  | 7 | 32.55 | 77.5 | σzentr zul.<PERINSUL HL> [kPa] | 636 | (resultierend aus Vorgabe fk(%) | 7 | 50.62 | 120.52
Prozent-Fraktile zu fkETA (0.04%) | 0.04 | 0.04 ≤%≤ 10.0 (zwecks Vergleich) | 8 | 36.78 | 76.63 | Prozent-Fraktile zu fkETA (0,7%) | 0.7 | 0.10 ≤%≤ 10.0 (zwecks Vergleich) | 8 | 57.2 | 119.16
( Statistische Unterschreitungshäufigkeit am Referenzprofil von PERINSUL S) |  |  | 9 | 40.92 | 75.78 | ( Statistische Unterschreitungshäufigkeit am Referenzprofil von PERINSUL HL) |  |  | 9 | 63.63 | 117.84
Hilfswert X | 0.8235294 |  | 10 | 44.97 | 74.95 | Hilfswert X | 0.8235294 |  | 10 | 69.92 | 116.54
Hilfsformel alpha | 0.8235294 | [5 empty] | 0.8235294
|  |  | 0.1 | 987 | g
|  |  | 0.2 | 1029 | 1242
|  |  | 0.3 | 1061 | 1321
|  |  | 0.4 | 1085 | 1380
|  |  | 0.5 | 1104 | 1427
|  |  | 0.6 | 1121 | 1467
|  |  | 0.7 | 1135 | 1502
|  |  | 0.8 | 1147 | 1532
|  |  | 0.9 | 1158 | 1559
|  |  | 1 | 1168 | 1584
|  |  | 1.5 | 1209 | 1683
|  |  | 2 | 1238 | 1757
|  |  | 2.5 | 1262 | 1816
|  |  | 3 | 1283 | 1865
|  |  | 3.5 | 1300 | 1908
|  |  | 4 | 1316 | 1946
|  |  | 4.5 | 1329 | 1981
|  |  | 5 | 1349 | 2012
|  |  | 5.5 | 1354 | 2041
|  |  | 6 | 1365 | 2067
|  |  | 6.5 | 1375 | 2092
|  |  | 7 | 1384 | 2116
|  |  | 7.5 | 1393 | 2138
|  |  | 8 | 1402 | 2169
|  |  | 8.5 | 1410 | 2179
|  |  | 9 | 1418 | 2198
|  |  | 9.5 | 1415 | 2216
|  |  | 10 | 1432 | 2234
GRUNDLAGEN UND HINWEISE
Die vorliegende Software basiert auf den Vorgaben einer <Europäischen Technischen Zulassung ETA> für PERINSUL S und PERINSUL HL. Ausgehend von der dort festgelegten Charakteristischen Druckfestigkeit fk [MPa] erbringt das Programm den Nachweis der Tragsicherheit unter Berücksichtigung der individuellen Gegebenheiten und ist als Orientierungshilfe für den zuständigen Planer zu verstehen. Die Verantwortung für die Statik als Ganzes verbleibt weiterhin beim Tragwerksplaner. Zu dessen Verständnis sind die Grundlagen nachstehend skizziert.
Die Berechnung basiert auf dem Prinzip der Nachweisführung. Ausgehend von den benötigten Angaben (gelbe Eingabefelder!) werden die zulässigen Kräftepaare aus Vertikallast V [kN/m'] und Horizontallast H [kN]) mitgeteilt, so wie sie gleichzeitig auftreten dürfen. Dazu finden sich 11 Abstufungen, ausgehend von Horizontallast Null bis zu Hmax zul. = 0.10 · Vzul. [kN/m'] · Wandlänge L[m'], mit der dabei herrschenden Reibungskraft µR [%].
Die zulässigen Wandlasten basieren auf Nenn - bzw. Gebrauchslastniveau. Für die Vertikallast muss damit gelten:
Vzul. laut Tabelle [kN/m'] ≥ nominelle Vertikallast [kN/m'].
Für die Horizontallast ist folgendes zu beachten: Der zulässige Wert ist abhängig von der Wandlänge L [mm] und dem Hebelarm h [mm]. Letzterer ist zu verstehen als Abstand zwischen der Höhe die einwirkenden Längskraft und dem betreffenden Mauerfuss. Das Verhältnis ist auf den Maximalwert (h / L) ≤ 1.667, und den Minimalwert
h minimal = 2500 mm beschränkt. Wirkt die Horizontalkraft parallel einer (gemauerten) Wandscheibe mit mehreren Türöffnungen, so ist sie im Verhältnis der Biegesteifigkeiten der einzelnen Wandabschnitte aufzuteilen. Für jeden Wandabschnitt ist dann separat der Nachweis für Vzul. und Hzul. zu erbringen. Hvorh. ist jedoch nur zu berücksichtigen, wenn im betreffenden Geschoss keine aussteifenden Betonelemente (Wände, Liftschacht, Treppenhaus etc.) die horizontale Ableitung sicherstellen.
PERINSUL S und HL sind einander auf dem Bildschirm direkt gegenübergestellt. Die benötigten Angaben zur Konstruktion (gelbe Felder) sind nur auf dem linken Formular (Typ S) anzugeben. Sie werden vom Programm automatisch auf das rechte Formular (Typ HL) übergeleitet. Der fk -Fraktilwert [%] im orangen Feld kann hingegen individuell geändert werden.
BERECHNUNGSMODELL PERINSUL HL unter Ziegelstein mit Wabenwand (HLz)
Massgebend für die Berechnung ist die zulässige zentrische Druckspannung im PERINSUL auf Gebrauchslastniveau. Sie ist mit roter Untermalung angegeben. Ausgangspunkt zu deren Bestimmung ist der laut ETA festgesetzte Wert fkETA = 1.50 MPa*. Mit Teilsicherheitsbeiwerten γM (1.25 Modell · 1.35 Alterung) x γF (1.4 Last) = γS = 2,36 global folgt daraus die zulässige zentische Druckspannung von 635 kPa.*Gemessen am Referenzprofil für PERINSUL HL aus statistischer Auswertung entspricht der Wert fkETA = 1.50 MPa aktuell der 0,70% Fraktile (Unterschreitungs -Häufigkeit). Dieser im blauen Eingabefeld rot aufgeführte Wert kann zu Vergleichszwecken in der Bandbreite
0.1% ≤ (fk%) ≤ 10% verändert werden. Je nach dem resultieren daraus grössere oder kleinere zulässige Wandlasten. Die statistischen Grundlagen hierbei basieren auf Vertrauensniveau VN 95%.
GRUNDLAGEN UND HINWEISE
Die vorliegende Software basiert auf den Vorgaben einer <Europäischen Technischen Zulassung ETA> für PERINSUL S und PERINSUL HL. Ausgehend von der dort festgelegten Charakteristischen Druckfestigkeit fk [MPa] erbringt das Programm den Nachweis der Tragsicherheit unter Berücksichtigung der individuellen Gegebenheiten und ist als Orientierungshilfe für den zuständigen Planer zu verstehen. Die Verantwortung für die Statik als Ganzes verbleibt weiterhin beim Tragwerksplaner. Zu dessen Verständnis sind die Grundlagen nachstehend skizziert.
Die Berechnung basiert auf dem Prinzip der Nachweisführung. Ausgehend von den benötigten Angaben (gelbe Eingabefelder!) werden die zulässigen Kräftepaare aus Vertikallast V [kN/m'] und Horizontallast H [kN]) mitgeteilt, so wie sie gleichzeitig auftreten dürfen. Dazu finden sich 11 Abstufungen, ausgehend von Horizontallast Null bis zu Hmax zul. = 0.10 · Vzul. [kN/m'] · Wandlänge L[m'], mit der dabei herrschenden Reibungskraft µR [%].
Die zulässigen Wandlasten basieren auf Nenn - bzw. Gebrauchslastniveau. Für die Vertikallast muss damit gelten:
Vzul. laut Tabelle [kN/m'] ≥ nominelle Vertikallast [kN/m'].
Für die Horizontallast ist folgendes zu beachten: Der zulässige Wert ist abhängig von der Wandlänge L [mm] und dem Hebelarm h [mm]. Letzterer ist zu verstehen als Abstand zwischen der Höhe die einwirkenden Längskraft und dem betreffenden Mauerfuss. Das Verhältnis ist auf den Maximalwert (h / L) ≤ 1.667, und den Minimalwert
h minimal = 2500 mm beschränkt. Wirkt die Horizontalkraft parallel einer (gemauerten) Wandscheibe mit mehreren Türöffnungen, so ist sie im Verhältnis der Biegesteifigkeiten der einzelnen Wandabschnitte aufzuteilen. Für jeden Wandabschnitt ist dann separat der Nachweis für Vzul. und Hzul. zu erbringen. Hvorh. ist jedoch nur zu berücksichtigen, wenn im betreffenden Geschoss keine aussteifenden Betonelemente (Wände, Liftschacht, Treppenhaus etc.) die horizontale Ableitung sicherstellen.
PERINSUL S und HL sind einander auf dem Bildschirm direkt gegenübergestellt. Die benötigten Angaben zur Konstruktion (gelbe Felder) sind nur auf dem linken Formular (Typ S) anzugeben. Sie werden vom Programm automatisch auf das rechte Formular (Typ HL) übergeleitet. Der fk -Fraktilwert [%] im orangen Feld kann hingegen individuell geändert werden.
BERECHNUNGSMODELL PERINSUL S unter Ziegelstein mit Wabenwand (HLz)
Massgebend für die Berechnung ist die zulässige zentrische Druckspannung im PERINSUL auf Gebrauchslastniveau. Sie ist mit roter Untermalung angegeben. Ausgangspunkt zu deren Bestimmung ist der laut ETA festgesetzte Wert fkETA = 0,90 MPa*. Mit Teilsicherheitsbeiwerten γM (1.25 Modell · 1.25 Alterung) x γF (1.4 Last) = γS = 2.19 global folgt daraus die zulässige zentische Druckspannung von 410 kPa. *Gemessen am Referenzprofil für PERINSUL S aus statistischer Auswertung entspricht der Wert fkETA = 0,90 MPa aktuell der 0,04 % Fraktile (Unterschreitungs -Häufigkeit). Dieser im blauen Eingabefeld rot aufgeführte Wert kann zu Vergleichszwecken in der Bandbreite
0.04% ≤ (fk%) ≤ 10% verändert werden. Je nach dem resultieren daraus grössere oder kleinere zulässige Wandlasten. Die statistischen Grundlagen hierbei basieren auf Vertrauensniveau VN 95%.