## Tabelle1
TRAGLASTNACHWEIS VON UNVERDÜBELTEN UND UNBEWEHRTEN UNTERLAGSBÖDEN
(SCHWIMMENDE ESTRICHE) AUF DÄMMSCHICHT UND / ODER TRITTSCHALLDÄMMUNG
Empfohlene Kennwerte je nach Estrich - Typ (UB) und Dämmstoff (WD / TSD) siehe unterhalb der folgenden Tabelle
Beachte: Es sind auch Berechnungen ohne Dämmschicht, z.B. Hallenboden auf Erdreich (E - Modul E_U ~ 20 - 500 MN/m2) möglich!
ERGÄNZENDE AUSFÜHRUNGEN FERNER UNTER DEM LINK: |  |  | Schwimmende Estriche UB Traglastnachweis 2 von 2.pdf
Die gelben Felder erfordern eine Eingabe! |  | Hellgelb nur bei nachgiebigem Tragwerk erforderlich
1. Eingaben zum Unterlagsboden / Estrich (UB):
| Typenwahl / Bezeichnung (fakultativ eintragen): |  |  | Zementestrich CT
| E - Modul (E_UB): |  |  | 34000 | N/mm2
| zul. Biegezug (σ_bz.): |  |  | 2.5 | N/mm2 | (Gebrauchslast - Niveau)
2. Eingaben zur Dämmung (WD / TSD), max. 3 Typen / Lagen:
| Typ oberste Lage / Bezeichnung (fakultativ): |  |  | PS81 (MF)
| E - Modul (E1_WD/TSD): |  |  | 0.059 | N/mm2
| Stärke (d1_WD/TSD): |  |  | 30 | mm
| Typ zweite Lage / Bezeichnung (fakultativ): |  |  | LURO 814 (MF) | (** siehe dazu Richtwerte, unten)
| E - Modul (E2_WD/TSD): |  |  | 0.172 | N/mm2
| Stärke (d2_WD/TSD): |  |  | 160 | mm
| Typ unterste Lage / Bezeichnung (fakultativ): |  |  | FOAMGLAS
| E - Modul (E3_WD/TSD): |  |  | 100 | N/mm2
| Stärke (d3_WD/TSD): |  |  | 60 | mm'
| Kleinste zul. Druckspannung (σ_d): |  |  | 0.0025 | N/mm2 | (des entspr. Dämmstoff - Typs; für Gebrauchslast - Niveau)
(wenn UB über Edrdreich ohne Dämmstoff, dann zul. Pressung des Erdreichs)
3. Eingabe von Randbedingungen:
| *Vorhandene Aufstandslast (j·Q): |  |  | 4 | kN | (Gebrauchslast - Niveau; inkl. allfälligem Stosszuschlag j)
| (*informativ, als Zielvorgabe!) |  |  |  |  | Bei Regalfüssen mit Achsraster X = Y [mm] beachte Multiplikator Spalten J bis M
| *Vorhandene Flächenlast (q): |  |  | 4 | kN/m2 | (nur Nutzlast, auf Gebrauchslast - Niveau)
(*nur bei sich durchbiegendem Tragwerk erf.)
| *Spannweite/Tragrichtung Tragwerk (Lx): |  |  | 3 | m' | wenn starre Unterkonstruktion, dann L = 0 [m'] einsetzen!
(*nur bei sich durchbiegendem Tragwerk erf.)
| *Rohdichte des Unterlagsbodens (ρ): |  |  | 22 | kN/m3
(*nur bei sich durchbiegendem Tragwerk erf.)
| Normative Last-Aufstandsfläche (A): |  |  | 2500 | mm2 | Ergebnisse gültig für 2500 mm2 ≤ A ≤ 40000 mm2!!
| E-Modul Halbraum / Erdreich (E_U): |  |  | 100000 | N/mm2 | (für starre Unterkonstruktion: E_U = 100000 N/mm2 einsetzen!)
|  |  |  | Kontrolle nach der Berechnung: E_U muss ≥ sein als das E - Dämmstoffmittel laut Feld E70 = |  |  |  |  | 0.174 | N/mm2
4. Hinweise zu den Resultaten:
● Der <Feldbereich Nutzplatte> (UB) ist generell weder <druckspannungs - bedingt> noch <biegespannungs - bedngt> massgebend für zul.j·Q --> kein Nachweis!
● Falls bei starrer Lagerung (bzw. Erdreich bis E_U = 100'000 MN/m2) eine Einzellast im <Eckbereich Nutzplatte> ist (z.B. bei Kreuzfugen), so reduziert sich druckspannungs - bedingt zul.j·Q gegenüber dem <Rand> auf ca. die Hälfte!
● Falls bei starrer Lagerung (bzw. Erdreich bis E_U = 100'000 MN/m2) eine Einzellast im <Eckbereich Nutzplatte> ist (z.B. bei Kreuzfugen), so ändert sich biegespannungs - bedingt der Tabellenwert zul.j·Q gegenüber dem <Rand> nicht (Zug oben!)
● Bei nachgiebigem Tragwerk (δ ≤ Lx/300) gelten im <Eckbereich Nutzplatte> druckspannungs - bedingt sowie schubspannungs - bedingt dieselben zul.j·Q wie bei starrer Lagerung
● Bei nachgiebigem Tragwerk (δ ≤ Lx/300) ist der <Eckbereich Nutzplatte> biegespannungs -bedingt nicht relevant (keine mittragende Wirkung des UB infolge "Gelenk").
● Allfällige Negativwerte für zul.φ·Q bezüglich zul.(σ_bz) --> d.h. biegezug - bedingt, sind die Folge einer sehr harten Lagerung (ohne Dämmung auf Beton, Fels etc.) und grundsätzlich nicht relevant (dito Verformungen). Negativwerte für zul.red.φ·Q. (σ_bz) [kN] hingegen bedeuten, dass schon die Flächenlast allein eine Überbeanspruchung im UB bewirkt!
● Die Multiplikatoren (M; s.Spalte J - M) auf die Lastvorgabe (Spezialfall "Regalfüsse") sind nur in jenem Spaltenbereich gültig, wo sie gleichzeitig mit der Plattenstärke ansteigen; bei gegenläufigem Trend ist zur Ermittlung von (M) statt dessen eine Extrapolation vorzunehmen. Diese Einschränkung ist Formel - bedingt.
● Alle hier vorliegenden Einträge / Vorhaben sind als Beispiele schreibgeschützt (wiederkehrend) und können für eigene Berechnungen überschrieben werden.
● Aus der Berechnung: Ideeller E - Modul aller Dämmschichten = |  |  |  | 0.174 | N/mm2
5. Zulässige Einzellast (zul. j ·Q) im Randbereich, je nach Kriterium und mit daraus resultierender Stauchung (s, Σs):***
(***Bei s resp. Σs handelt es sich um die spezifische Verformung resp. den Abstich des UB, gemessen ab dessen OK - Horizont. Ergebnis immer kleiner als zul.L/300 bei elastischen Tragsystemen)
|  | RANDBEREICH (RB) STARR GELAGERT |  |  |  |  | TRAGKONSTRUKTION δ=Lx/300 *** |  | MASSGEBENDE ZIELVORGABE Σj·Q_vorh. = (M) x FELD (E48) | [5 empty] | ALLGEMEINE HILFS - UND ZWISCHENWERTE
UNTERLAGS - | zul.j·Q begrenzt durch zul.(σ_d) |  | zul.j·Q begrenzt durch zul.(σ_bz) |  | zul.j·Q begrenzt durch zul.(τ) |  | zul.redj·Q begrenzt durch zul.(σ_bz) |  | (M) = MULTIPLIKATOR BEI FÜNF NACHBARLASTEN IM X/Y - ACHSRASTER
BODEN | zul.j·Q (σ_d) | res. s, f (σ_d) | zul.j·Q (σ_bz) | res. s, f (σ_bz) | zul.j·Q (τ) | res. s, f (τ) | zul.red.j·Q (σ_bz) [kN] | res. Σs, f (σ_bz) [mm] | X=Y = 500·500 mm | X=Y = 750·750 mm | X=Y = 1000·1000 mm | X=Y = 1250·1250 mm | Randbereich (a) | Wirkungsradius (R) | Bettungsmodul (k_B) | Hilfswert κ | Hilfswert lc | Hilfswert γ·α | Hilfswert EJ Trgw. | Hilfswert σ2 | Hilfswert μ | Hilfswert s1 | Hilfswert s2 | Hilfswert s3 | Hilfswert zu | Korrekturfaktor***
[mm] | [kN] | [mm] | [kN] | [mm] | [kN] | [mm] | zul.(σ_d) nie massgebend, zul.(τ) ~ identisch |  | M [-] | M [-] | M [-] | M [-] | [mm] | [mm] | [MN/m3] | [N/mm2] | [mm] | [-] | [kN·m2] | [kN/m2] | [δ1 /(δ1 +δ2)] | [mm] | [mm] | [mm] | Korrekturfaktor | [-]
Multiplikatoren nur / erst gültig, wenn zusammen mit Plattenstärke ansteigend!
35 | 2.24 | 3.58 | 0.8 | 1.28 | 2.85 | 4.55 | -0.4 | 3.81 | 3.46 | 2.33 | 1.78 | 1.39 | 1292 | 1938 | 0.6964 | 0.02437404 | 646.2652 | 0.181424 | 548.0859375 | 3998.733 | 0.08210391 | 6.300777 | -1.852244 | -0.64 | 0.9282991 | 0.9340049
40 | 2.76 | 3.58 | 1.01 | 1.31 | 3.43 | 4.45 | -0.5 | 3.4 | 3.66 | 2.52 | 1.97 | 1.55 | 1429 | 2144 | 0.6964 | 0.02785604 | 714.3396 | 0.2408605 | 571.5 | 4064.521 | 0.09940945 | 5.603884 | -1.551073 | -0.6485149 | 0.935017 | 0.9401882
45 | 3.3 | 3.57 | 1.25 | 1.35 | 4.06 | 4.39 | -0.57 | 3.08 | 3.83 | 2.69 | 2.14 | 1.71 | 1561 | 2342 | 0.6964 | 0.03133805 | 780.3135 | 0.3020398 | 596.6015625 | 4027.197 | 0.117855 | 4.935488 | -1.24188 | -0.6156 | 0.9404267 | 0.9451674
50 | 3.89 | 3.58 | 1.51 | 1.39 | 4.74 | 4.36 | -0.61 | 2.79 | 3.97 | 2.83 | 2.29 | 1.86 | 1689 | 2534 | 0.6964 | 0.03482005 | 844.4758 | 0.362497 | 622.828125 | 3914.967 | 0.1363739 | 4.318151 | -0.9688623 | -0.5615232 | 0.9448888 | 0.9492744
55 | 4.5 | 3.57 | 1.79 | 1.42 | 5.45 | 4.32 | -0.62 | 2.53 | 4.09 | 2.95 | 2.43 | 2 | 1814 | 2721 | 0.6964 | 0.03830206 | 907.0511 | 0.4202882 | 650.1796875 | 3751.332 | 0.154861 | 3.761513 | -0.7398537 | -0.4918436 | 0.9486406 | 0.9527277
60 | 5.14 | 3.57 | 2.1 | 1.46 | 6.22 | 4.32 | -0.59 | 2.31 | 4.2 | 3.05 | 2.55 | 2.13 | 1936 | 2904 | 0.6964 | 0.04178406 | 968.218 | 0.4739608 | 679.21875 | 3554.706 | 0.173913 | 3.267324 | -0.5423011 | -0.4101905 | 0.9518452 | 0.9556772
65 | 5.82 | 3.58 | 2.42 | 1.49 | 7.03 | 4.32 | -0.53 | 2.13 | 4.29 | 3.15 | 2.66 | 2.24 | 2056 | 3084 | 0.6964 | 0.04526607 | 1028.122 | 0.5232877 | 708.8203125 | 3344.087 | 0.1920444 | 2.837292 | -0.3831581 | -0.3263223 | 0.9546184 | 0.9582297
70 | 6.52 | 3.58 | 2.77 | 1.52 | 7.88 | 4.33 | -0.44 | 1.97 | 4.38 | 3.23 | 2.76 | 2.35 | 2174 | 3261 | 0.6964 | 0.04874806 | 1086.884 | 0.5676688 | 740.109375 | 3127.971 | 0.2105263 | 2.464362 | -0.2546835 | -0.241444 | 0.957045 | 0.9604632
75 | 7.24 | 3.57 | 3.14 | 1.55 | 8.77 | 4.32 | -0.32 | 1.84 | 4.45 | 3.31 | 2.85 | 2.45 | 2289 | 3434 | 0.6964 | 0.05223008 | 1144.605 | 0.6074153 | 772.5234375 | 2915.594 | 0.2286338 | 2.143905 | -0.1505943 | -0.1579618 | 0.9591885 | 0.9624362
80 | 7.99 | 3.57 | 3.53 | 1.58 | 9.71 | 4.34 | -0.18 | 1.72 | 4.52 | 3.38 | 2.94 | 2.54 | 2403 | 3605 | 0.6964 | 0.05571208 | 1201.371 | 0.6428091 | 806.0625 | 2711.851 | 0.2463364 | 1.869457 | -0.06979829 | -0.08056657 | 0.9610978 | 0.9641935
85 | 8.77 | 3.58 | 3.94 | 1.61 | 10.7 | 4.37 | -0.02 | 1.62 | 4.58 | 3.44 | 3.01 | 2.62 | 2514 | 3771 | 0.6964 | 0.05919408 | 1257.257 | 0.6742226 | 840.7265625 | 2519.586 | 0.2636113 | 1.634745 | -0.006465698 | -0.008172589 | 0.9628106 | 0.96577
90 | 9.57 | 3.58 | 4.38 | 1.64 | 11.73 | 4.39 | 0.17 | 1.54 | 4.63 | 3.5 | 3.08 | 2.7 | 2624 | 3936 | 0.6964 | 0.06267609 | 1312.326 | 0.7019271 | 877.078125 | 2339.757 | 0.2809043 | 1.433732 | 0.04629815 | 0.06365297 | 0.964357 | 0.9671934
95 | 10.39 | 3.58 | 4.83 | 1.66 | 12.8 | 4.41 | 0.37 | 1.47 | 4.68 | 3.55 | 3.14 | 2.77 | 2733 | 4100 | 0.6964 | 0.06615809 | 1366.635 | 0.7266054 | 913.9921875 | 2173.778 | 0.2972536 | 1.261918 | 0.08567875 | 0.1271636 | 0.9657611 | 0.9684857
100 | 11.23 | 3.57 | 5.3 | 1.68 | 13.92 | 4.43 | 0.59 | 1.42 | 4.73 | 3.6 | 3.2 | 2.84 | 2840 | 4260 | 0.6964 | 0.06964009 | 1420.233 | 0.7484893 | 952.03125 | 2020.921 | 0.3131462 | 1.114523 | 0.117137 | 0.1870189 | 0.9670424 | 0.9696651
105 | 12.1 | 3.58 | 5.8 | 1.72 | 15.09 | 4.46 | 0.83 | 1.38 | 4.77 | 3.65 | 3.26 | 2.9 | 2946 | 4419 | 0.6964 | 0.0731221 | 1473.166 | 0.7678233 | 991.7578125 | 1880.384 | 0.3289614 | 0.9876359 | 0.1423483 | 0.2461379 | 0.9682171 | 0.9707463
110 | 12.99 | 3.58 | 6.31 | 1.74 | 16.29 | 4.49 | 1.09 | 1.34 | 4.81 | 3.69 | 3.31 | 2.96 | 3051 | 4577 | 0.6964 | 0.0766041 | 1525.472 | 0.7851273 | 1032.046875 | 1751.937 | 0.3439161 | 0.8783458 | 0.1625888 | 0.3005705 | 0.9692984 | 0.9717415
115 | 13.89 | 3.57 | 6.85 | 1.76 | 17.55 | 4.51 | 1.36 | 1.31 | 4.85 | 3.73 | 3.36 | 3.02 | 3154 | 4731 | 0.6964 | 0.0800861 | 1577.187 | 0.8004785 | 1074.023 | 1634.247 | 0.3587561 | 0.7837177 | 0.1775365 | 0.3494307 | 0.9702975 | 0.9726611
120 | 14.82 | 3.57 | 7.4 | 1.78 | 18.84 | 4.54 | 1.64 | 1.28 | 4.88 | 3.76 | 3.4 | 3.07 | 3256 | 4884 | 0.6964 | 0.08356811 | 1628.342 | 0.814289 | 1116.5625 | 1526.792 | 0.372796 | 0.7016788 | 0.1884267 | 0.3944865 | 0.9712238 | 0.9735137
130 | 16.74 | 3.58 | 8.57 | 1.83 | 21.57 | 4.61 | 2.26 | 1.25 | 4.94 | 3.83 | 3.48 | 3.16 | 3458 | 5187 | 0.6964 | 0.09053211 | 1729.089 | 0.8377454 | 1205.578125 | 1338.41 | 0.39986 | 0.567787 | 0.2042305 | 0.4825904 | 0.9728889 | 0.9750463
140 | 18.73 | 3.57 | 9.82 | 1.87 | 24.48 | 4.67 | 2.92 | 1.23 | 5 | 3.89 | 3.56 | 3.25 | 3656 | 5484 | 0.6964 | 0.09749611 | 1827.914 | 0.8568247 | 1299.09375 | 1180.32 | 0.4252003 | 0.4649555 | 0.2112715 | 0.5560489 | 0.9743451 | 0.9763867
150 | 20.8 | 3.57 | 11.15 | 1.91 | 27.56 | 4.73 | 3.64 | 1.22 | 5.04 | 3.94 | 3.62 | 3.32 | 3850 | 5775 | 0.6964 | 0.1044601 | 1924.989 | 0.8725175 | 1397.109375 | 1047.021 | 0.448918 | 0.3849496 | 0.2141262 | 0.6235336 | 0.9756309 | 0.9775701
160 | 22.94 | 3.58 | 12.55 | 1.96 | 30.82 | 4.81 | 4.41 | 1.22 | 5.09 | 3.98 | 3.68 | 3.39 | 4041 | 6062 | 0.6964 | 0.1114241 | 2020.457 | 0.8856021 | 1499.0625 | 934.0334 | 0.4709193 | 0.3219454 | 0.2137573 | 0.6887331 | 0.9767756 | 0.9786237
170 | 25.19 | 3.58 | 14.03 | 1.99 | 34.26 | 4.87 | 5.23 | 1.22 | 5.12 | 4.03 | 3.73 | 3.45 | 4229 | 6344 | 0.6964 | 0.1183881 | 2114.445 | 0.896586 | 1605.515625 | 837.6409 | 0.4915477 | 0.2717369 | 0.2113475 | 0.7418175 | 0.9795577 | 0.9811845
180 | 27.43 | 3.58 | 15.59 | 2.03 | 37.88 | 4.94 | 6.1 | 1.23 | 5.16 | 4.06 | 3.78 | 3.51 | 4414 | 6621 | 0.6964 | 0.1253521 | 2207.06 | 0.9058944 | 1716.46875 | 754.912 | 0.5108963 | 0.2312936 | 0.2076608 | 0.7942912 | 0.9787286 | 0.9804213
190 | 29.77 | 3.58 | 17.22 | 2.07 | 41.67 | 5.01 | 7.01 | 1.24 | 5.19 | 4.1 | 3.82 | 3.56 | 4596 | 6894 | 0.6964 | 0.1323161 | 2298.396 | 0.9138768 | 1831.359375 | 683.509 | 0.5289104 | 0.1983948 | 0.2029081 | 0.8426655 | 0.9795696 | 0.9811954
200 | 32.17 | 3.58 | 18.93 | 2.11 | 45.65 | 5.08 | 7.97 | 1.26 | 5.22 | 4.13 | 3.87 | 3.61 | 4777 | 7166 | 0.6964 | 0.1392801 | 2388.538 | 0.9207544 | 1950.75 | 621.5092 | 0.5458478 | 0.1713789 | 0.1977928 | 0.8883624 | 0.9803368 | 0.9819015
[7 empty] | *** Mit hier eingerechnetem δ= Lx/300 (statt z.B. Lx/400) | [12 empty] | 0.9340049 | 0.07957729 | 0.9204227 | 0.9282991 | 646.2652
[7 empty] | entfällt mehr Biegespannung auf den UB. --> sichere Seite! | [11 empty] | Anpassung 01. 08. 2012 |  | ----> Korrekturfaktor zu Spalten B und C, je nach Aufstandsfläche (eingerechnet)***
RICHTWERTE DER KENNGRÖSSEN VON UNTERLAGSBÖDEN UND DÄMMSTOFFEN
Unterlagsböden / Estrich - Typen |  | E - Modul (Biegung) | zul. Biegezug |  |  | ERLÄUTERUNG DER MARKIERTEN BEISPIELFELDER:
(Auswahl) |  | [kN/mm2] | [N/mm2]
Ausgehend vom fixierten Eingabebeispiel (gelbe Felder) resultiert auf starrer Unterlage die Biegezugspannung als bestimmende Grösse, und daraus eine erforderliche Plattenstärke von 90 mm.
Zementestrich (CT) |  | 30 - 35 | 2.0 - 3.0
Liegt der Belag auf einem nachgiebigem (Stab -) Tragwerk mit zul. Durchbiegung Lx/300 unter Vollast auf, so wird biegezug - bedingt eine UB - Stärke von 160 mm erforderlich! Negativwerte für zul.red.φ·Q bei sehr schlankem UB bedeuten, dass dessen zul. Biegezugspannung allein schon
Zementfliessestrich (CTF) |  | 30 - 40 | 2.0 - 4.0 |  |  |  | durch den wirksamen Spannungseinfluss der Flächenlast q (Feld E50) überschritten ist!
Calziumsulfatestrich (CA) |  | 25 - 35 | 1.5 - 3.0 |  |  |  | Wieder auf starrer Unterlage, hier aber mit Lastgruppe aus Regalfüssen (Achsmass 1000 x 1000 mm, 6 Füsse) wird Plattenstärke d = 180 mm benötigt, denn bei 180 mm beträgt der Multiplikator ca. 3.78 und die wirksame Einzellast somit 3.78 x 4 kN = 15.12 kN < 15.58 kN = zulässig.
Calziumsulfatfliessestreich (CAF) |  | 30 - 40 | 2.5 - 4.0 |  |  |  | Rückwärtsrechnung: Steht eine Regalfuss - Gruppe auf nachgiebigen Tragwerk (s. oben), so leitet sich - bei maximaler Plattenstärke d = 200 mm und damit zulässigen 7.97 kN "nachgiebig gelagert" - über den massgebenden Multiplikator M ~ 3.87 eine nominelle Einzellast
von max. / nur je 7.97kN / 3.87 ~ 2.06 kN pro Regalfuss ab! 4 kN pro Fuss (Vorgabe) wären damit nicht erlaubt. Druckspannung und Schubspannung hingegen sind bei keinem der vier Beispiele bestimmend!
Kunstharzestrich (SR) |  | 35 - 45 | ≥ 4.0
Juni 2012 / Ba.
Gussasphalt (AS) |  | 1……...15 | 1.5 - 4.5
Mai 2013: Mit modifizierter Formel für Resultatfelder J59 resp. E70
Dämmschichten WD und TSD |  | E - Modul (Druck) | zul. Druckspannung
(Auswahl) |  | [N/mm2], Langzeit | [N/mm2], Langzeit
Isocalor (MF) |  | 0.045 | 0.001
PS81 (MF) |  | 0.059 (0.055*) | 0.0025 | * kombiniert mit Isocalor
LURO 814 (MF) |  | 0.355 (0.082*;0.172**) | 0.0114 | * kombiniert mit Isocalor
** kombiniert mit PS81
EPS 300 |  | ~ 3 - 7 | 0.09 - 0.11
XPS 500 |  | ~ 8 - 12 | 0.18
XPS 700 |  | ~ 13 - 17 | 0.25
FOAMGLAS T4+ |  | ~ 60 - 100 | 0.39
*, ** siehe dazu auch Kommentar in: |  | Schwimmende Estriche UB Traglastnachweis 2 von 2.pdf

## Tabelle2
Hilfswert κ | Hilfswert lc | Hilfswert γ·α | Hilfswert EJ Trgw. | Hilfswert σ2 | Hilfswert μ | Hilfswert s1 | Hilfswert s2 | Hilfswert s3
[N/mm2] | [mm] | [-] | [kN·m2] | [kN/m2] | [δ1 /(δ1 +δ2)] | [mm] | [mm] | [mm]
#DIV/0! | #DIV/0! | #DIV/0! | #DIV/0! | #DIV/0! | #DIV/0! | #DIV/0! | #DIV/0! | #DIV/0!
#DIV/0! | #DIV/0! | #DIV/0! | #DIV/0! | #DIV/0! | #DIV/0! | #DIV/0! | #DIV/0! | #DIV/0!
#DIV/0! | #DIV/0! | #DIV/0! | #DIV/0! | #DIV/0! | #DIV/0! | #DIV/0! | #DIV/0! | #DIV/0!
#DIV/0! | #DIV/0! | #DIV/0! | #DIV/0! | #DIV/0! | #DIV/0! | #DIV/0! | #DIV/0! | #DIV/0!
#DIV/0! | #DIV/0! | #DIV/0! | #DIV/0! | #DIV/0! | #DIV/0! | #DIV/0! | #DIV/0! | #DIV/0!
#DIV/0! | #DIV/0! | #DIV/0! | #DIV/0! | #DIV/0! | #DIV/0! | #DIV/0! | #DIV/0! | #DIV/0!
#DIV/0! | #DIV/0! | #DIV/0! | #DIV/0! | #DIV/0! | #DIV/0! | #DIV/0! | #DIV/0! | #DIV/0!
#DIV/0! | #DIV/0! | #DIV/0! | #DIV/0! | #DIV/0! | #DIV/0! | #DIV/0! | #DIV/0! | #DIV/0!
#DIV/0! | #DIV/0! | #DIV/0! | #DIV/0! | #DIV/0! | #DIV/0! | #DIV/0! | #DIV/0! | #DIV/0!
#DIV/0! | #DIV/0! | #DIV/0! | #DIV/0! | #DIV/0! | #DIV/0! | #DIV/0! | #DIV/0! | #DIV/0!
#DIV/0! | #DIV/0! | #DIV/0! | #DIV/0! | #DIV/0! | #DIV/0! | #DIV/0! | #DIV/0! | #DIV/0!
#DIV/0! | #DIV/0! | #DIV/0! | #DIV/0! | #DIV/0! | #DIV/0! | #DIV/0! | #DIV/0! | #DIV/0!
#DIV/0! | #DIV/0! | #DIV/0! | #DIV/0! | #DIV/0! | #DIV/0! | #DIV/0! | #DIV/0! | #DIV/0!
#DIV/0! | #DIV/0! | #DIV/0! | #DIV/0! | #DIV/0! | #DIV/0! | #DIV/0! | #DIV/0! | #DIV/0!
#DIV/0! | #DIV/0! | #DIV/0! | #DIV/0! | #DIV/0! | #DIV/0! | #DIV/0! | #DIV/0! | #DIV/0!
#DIV/0! | #DIV/0! | #DIV/0! | #DIV/0! | #DIV/0! | #DIV/0! | #DIV/0! | #DIV/0! | #DIV/0!
#DIV/0! | #DIV/0! | #DIV/0! | #DIV/0! | #DIV/0! | #DIV/0! | #DIV/0! | #DIV/0! | #DIV/0!
#DIV/0! | #DIV/0! | #DIV/0! | #DIV/0! | #DIV/0! | #DIV/0! | #DIV/0! | #DIV/0! | #DIV/0!
#DIV/0! | #DIV/0! | #DIV/0! | #DIV/0! | #DIV/0! | #DIV/0! | #DIV/0! | #DIV/0! | #DIV/0!
#DIV/0! | #DIV/0! | #DIV/0! | #DIV/0! | #DIV/0! | #DIV/0! | #DIV/0! | #DIV/0! | #DIV/0!
#DIV/0! | #DIV/0! | #DIV/0! | #DIV/0! | #DIV/0! | #DIV/0! | #DIV/0! | #DIV/0! | #DIV/0!
#DIV/0! | #DIV/0! | #DIV/0! | #DIV/0! | #DIV/0! | #DIV/0! | #DIV/0! | #DIV/0! | #DIV/0!
#DIV/0! | #DIV/0! | #DIV/0! | #DIV/0! | #DIV/0! | #DIV/0! | #DIV/0! | #DIV/0! | #DIV/0!
#DIV/0! | #DIV/0! | #DIV/0! | #DIV/0! | #DIV/0! | #DIV/0! | #DIV/0! | #DIV/0! | #DIV/0!
#DIV/0! | #DIV/0! | #DIV/0! | #DIV/0! | #DIV/0! | #DIV/0! | #DIV/0! | #DIV/0! | #DIV/0!
#DIV/0! | #DIV/0! | #DIV/0! | #DIV/0! | #DIV/0! | #DIV/0! | #DIV/0! | #DIV/0! | #DIV/0!
|  |  |  | #DIV/0! | 0 | 1 | #DIV/0! | #DIV/0!

## Tabelle3
Hilfswerte
Hilfswert κ | Hilfswert lc | Hilfswert γ·α | Hilfswert EJ Trgw. | Hilfswert σ2 | Hilfswert μ | Hilfswert s1 | Hilfswert s2 | Hilfswert s3
[-] |  |  | [kN·m2] | [kN/m2] | [δ1 /(δ1 +δ2)] | [mm] | [mm] | [mm]
#DIV/0! | #DIV/0! | #DIV/0! | #DIV/0! | #DIV/0! | #DIV/0! | #DIV/0! | #DIV/0! | #DIV/0!
#DIV/0! | #DIV/0!
#DIV/0! | #DIV/0! | #DIV/0!
#DIV/0! | #DIV/0! | #DIV/0!
#DIV/0! | #DIV/0! | #DIV/0!
#DIV/0! | #DIV/0! | #DIV/0!
#DIV/0! | #DIV/0! | #DIV/0!
#DIV/0! | #DIV/0! | #DIV/0!
#DIV/0! | #DIV/0! | #DIV/0!
#DIV/0! | #DIV/0! | #DIV/0!
#DIV/0! | #DIV/0! | #DIV/0!
#DIV/0! | #DIV/0! | #DIV/0!
#DIV/0! | #DIV/0! | #DIV/0!
#DIV/0! | #DIV/0! | #DIV/0!
#DIV/0! | #DIV/0! | #DIV/0!
#DIV/0! | #DIV/0! | #DIV/0!
#DIV/0! | #DIV/0! | #DIV/0!
#DIV/0! | #DIV/0! | #DIV/0!
#DIV/0! | #DIV/0! | #DIV/0!
#DIV/0! | #DIV/0! | #DIV/0!
#DIV/0! | #DIV/0! | #DIV/0!
#DIV/0! | #DIV/0! | #DIV/0!
#DIV/0! | #DIV/0! | #DIV/0!
#DIV/0! | #DIV/0! | #DIV/0!
#DIV/0! | #DIV/0! | #DIV/0!
#DIV/0! | #DIV/0! | #DIV/0! | #DIV/0! | #DIV/0! | #DIV/0! | #DIV/0! | #DIV/0! | #DIV/0!
aus Schubspannung (τ)
res. Σs, f(σ_bz) | zul.j·Q (τ) | res. s, f (τ)
[mm] | [kN] | [mm]
#DIV/0! | 0 | #DIV/0!
#DIV/0! | 0 | #DIV/0!
#DIV/0! | 0 | #DIV/0!
#DIV/0! | 0 | #DIV/0!
#DIV/0! | 0 | #DIV/0!
#DIV/0! | 0 | #DIV/0!
#DIV/0! | 0 | #DIV/0!
#DIV/0! | 0 | #DIV/0!
#DIV/0! | 0 | #DIV/0!
#DIV/0! | 0 | #DIV/0!
#DIV/0! | 0 | #DIV/0!
#DIV/0! | 0 | #DIV/0!
#DIV/0! | 0 | #DIV/0!
#DIV/0! | 0 | #DIV/0!
#DIV/0! | 0 | #DIV/0!
#DIV/0! | 0 | #DIV/0!
#DIV/0! | 0 | #DIV/0!
#DIV/0! | 0 | #DIV/0!
#DIV/0! | 0 | #DIV/0!
#DIV/0! | 0 | #DIV/0!
#DIV/0! | 0 | #DIV/0!
#DIV/0! | 0 | #DIV/0!
#DIV/0! | 0 | #DIV/0!
#DIV/0! | 0 | #DIV/0!